## Plattform-LED
|  | Conditions |  | State
| Type | Deg-Curr / mA | Pulseregime | since | h | min | avg | min const since / h | remark | Datenlink
EOLC635 | COB red | 210 | 9µs / 90µs | 2012-12-25 | 18696 | 88% | 94% | - | sehr kritisch | EOLC635_1.xlsm
EOLS635_3 | SMD red | 210 | 9µs / 90µs | 2013-03-03 | 17064 | 101% | 103% | 500 | aufgrund der COB-Ergebnisse kritisch, handgelötet | EOLS-635_3.xlsm
VLMR51Z1AA | SMD red | 1000 | 9µs / 90µs | 2013-01-10 | 18312 | 91% | 96% |  | sehr gut | VLMR51Z1AA.xlsm
EOLC850 | COB IR | 350 | 9µs / 90µs | 2013-02-22 | 17280 | 87% | 94% |  | gut | EOLC-850.xlsm
SFH4451 | SMD IR | 600 | 9µs / 90µs | 2013-01-25 | 17952 | 100% | 100% | 3600 | sehr gut | SFH4451.xlsm
LR G6SP | SMD red | [7 empty] | bereits freigegeben
LTE-7422 | THT IR | 190 | 250µs/2500µs | 2013-02-22 | 17280 | 97.5% | 99.5% | 1600 | sehr gut | LTE7422.xlsm
VIX680M | VCSEL red | 10 | 1µs / 10µs | 2013-01-30 | 17832 | 70% | 140% | 300 | gut, aufgrund vorheriger Tests bereits freigegeben | VIX680M.xlsm
VIX680M | VCSEL red | 10 | 9µs / 27µs | 2013-06-01 | 14904 |  |  |  | höhere Belastung (duty cycle) | VIX680M_2.xlsm
ULM850-B2-PL | VCSEL IR | [7 empty] | aufgrund auführlicher Herstellertests bereits freigegeben
| Stand: | 2015-02-12
Formulas:
h = (TODAY()-[since])*24

## Uebersicht_EOLC-635
EOLC-635 Degradationsmessungen | [8 empty] | 2013-08-02
Status | Messung-# | Charge | Parameter | Mess- methode | Bondung | Ergebnis | Start | akt. Stand | Degradaton bis KW 31/2013 / h | Datenlink
aktiv | Messung C1 | C1 | 1µs/10µs/220mA | alt | ADOM (ohne Lack) | sehr gut | 2012-05-18 | 24000 | 10584 | EOLC635.xlsx
aktiv | Messung C2 | C1 | 9µs/90µs/210mA | neu | ELBAU (mit Lack) | kritisch | 2012-12-25 | 18696 | 5280 | EOLC635_1.xlsm
aktiv | Messung C3 | C1 | 9µs/90µs/300mA | neu | ELBAU (mit Lack) | gut | 2012-12-25 | 18696 | 5280 | EOLC635_1.xlsm
aktiv | Messung C4 | C2 | 9µs/90µs/210mA,150mA | neu | ADOM (ohne Lack) | sehr gut | 2013-05-02 | 15624 | 2208 | EOLC635_2.xlsm
aktiv | Messung C5 | C2 | 9µs/90µs/210mA,150mA | neu | ELBAU (mit Lack) | kritisch | 2013-05-22 | 15144 | 1728 | EOLC635_3.xlsm
aktiv | Messung C6 | C2 | 9µs/90µs/210mA,150mA | neu | ELBAU (ohne Lack) | gut | 2013-05-22 | 15144 | 1728 | EOLC635_4.xlsm
Stand: | 2015-02-12
EOLC635_1.xls |  |  |  | EOLC635_2.xls |  |  |  | EOLC635_3.xls |  |  |  | EOLC635_4.xls
1.Charge, ELBAU, Lack, 210mA |  | 1.Charge, ELBAU, Lack, 300mA |  | 2.Charge, ADOM, o. Lack, 210mA |  | 2.Charge, ADOM, o. Lack, 150mA |  | 2.Charge, ELBAU m. Lack, 210mA |  | 2.Charge, ELBAU m. Lack, 150mA |  | 2.Charge, ELBAU o. Lack, 210mA |  | 2.Charge, ELBAU o. Lack, 150mA
t / h | Po,rel | t / h | Po,rel | t / h | Po,rel | t / h | Po,rel | t / h | Po,rel | t / h | Po,rel | t / h | Po,rel | t / h | Po,rel
0 | 1 | 0 | 1 | 2 | 1 | 2 | 1 | 2 | 1 | 2 | 1 | 2 | 1 | 2 | 1
1 | 0.9981076 | 1 | 0.9963672 | 3 | 0.9945455 | 3 | 0.9977522 | 3 | 0.9983871 | 3 | 0.9986385 | 3 | 0.9995787 | 3 | 0.9986733
2 | 0.9958377 | 2 | 0.9963672 | 4 | 0.9907191 | 4 | 0.9918038 | 4 | 0.9964845 | 4 | 0.9979512 | 4 | 0.9993721 | 4 | 0.9986733
3 | 0.9963962 | 3 | 0.9946526 | 5 | 0.99031 | 5 | 0.9910462 | 5 | 0.9968253 | 5 | 0.997176 | 5 | 0.99829 | 5 | 0.9979999
4 | 0.9948474 | 4 | 0.993451 | 6 | 0.9886263 | 6 | 0.9903055 | 6 | 0.9958135 | 6 | 0.997176 | 6 | 0.9989398 | 6 | 0.9986733
5 | 0.9931285 | 5 | 0.9935414 | 7 | 0.9867438 | 7 | 0.989509 | 7 | 0.9950735 | 7 | 0.9979512 | 7 | 0.9970341 | 7 | 0.9973788
6 | 0.9916175 | 6 | 0.9933917 | 8 | 0.9837916 | 8 | 0.9866386 | 8 | 0.9952539 | 8 | 0.9965159 | 8 | 0.9972364 | 8 | 0.9967054
7 | 0.991226 | 7 | 0.9946012 | 9 | 0.9820916 | 9 | 0.9829471 | 9 | 0.9941939 | 9 | 0.9951484 | 9 | 0.994929 | 9 | 0.9953981
8 | 0.9929848 | 8 | 0.9946381 | 10 | 0.9822436 | 10 | 0.9836731 | 10 | 0.9939932 | 10 | 0.995217 | 10 | 0.9942926 | 10 | 0.9947508
9 | 0.9925752 | 9 | 0.993451 | 11 | 0.9820526 | 11 | 0.9814492 | 11 | 0.9938393 | 11 | 0.9951339 | 11 | 0.9951418 | 11 | 0.9940841
10 | 0.991811 | 10 | 0.9941016 | 12 | 0.98059 | 12 | 0.9806916 | 12 | 0.9939751 | 12 | 0.9952026 | 12 | 0.994929 | 12 | 0.9934107
11 | 0.9913921 | 11 | 0.9934674 | 13 | 0.9808139 | 13 | 0.979967 | 13 | 0.9927819 | 13 | 0.9944466 | 13 | 0.9934518 | 13 | 0.9934107
12 | 0.9916292 | 12 | 0.993451 | 14 | 0.9803772 | 14 | 0.9792007 | 14 | 0.9923665 | 14 | 0.9945153 | 14 | 0.9930198 | 14 | 0.9934107
13 | 0.9899003 | 13 | 0.9940112 | 15 | 0.9808142 | 15 | 0.9792007 | 15 | 0.9916676 | 15 | 0.9951269 | 15 | 0.9928049 | 15 | 0.9927373
14 | 0.9899268 | 14 | 0.9940112 | 16 | 0.9799669 | 16 | 0.9784344 | 16 | 0.992216 | 16 | 0.993835 | 16 | 0.9927965 | 16 | 0.9927441
15 | 0.9895085 | 15 | 0.9934776 | 17 | 0.979302 | 17 | 0.9769909 | 17 | 0.9914941 | 17 | 0.9931182 | 17 | 0.9921412 | 17 | 0.9920707
16 | 0.9902452 | 16 | 0.9928908 | 18 | 0.9790996 | 18 | 0.97774 | 18 | 0.9907478 | 18 | 0.9924581 | 18 | 0.9913107 | 18 | 0.990076
17 | 0.9900603 | 17 | 0.9928557 | 19 | 0.9795253 | 19 | 0.9769909 | 19 | 0.9902028 | 19 | 0.9937827 | 19 | 0.9908994 | 19 | 0.990076
18 | 0.9900938 | 18 | 0.9934674 | 20 | 0.9807889 | 20 | 0.9769446 | 20 | 0.9902391 | 20 | 0.9924581 | 20 | 0.9906844 | 20 | 0.990076
19 | 0.9895056 | 19 | 0.9922955 | 21 | 0.9791257 | 21 | 0.9769274 | 21 | 0.9907492 | 21 | 0.9931182 | 21 | 0.9908994 | 21 | 0.9907494
20 | 0.989878 | 20 | 0.992221 | 22 | 0.979743 | 22 | 0.9762502 | 22 | 0.989139 | 22 | 0.9910588 | 22 | 0.9902546 | 22 | 0.990076
21 | 0.987216 | 21 | 0.9923079 | 23 | 0.979977 | 23 | 0.9754839 | 23 | 0.9884149 | 23 | 0.9931182 | 23 | 0.9900397 | 23 | 0.990076
22 | 0.988732 | 22 | 0.992226 | 24 | 0.978889 | 24 | 0.9762502 | 24 | 0.9889871 | 24 | 0.9931182 | 24 | 0.9902546 | 24 | 0.990076
23 | 0.9885796 | 23 | 0.9911005 | 25 | 0.9799559 | 25 | 0.9762502 | 25 | 0.9893966 | 25 | 0.9923856 | 25 | 0.9900397 | 25 | 0.990076
24 | 0.9883476 | 24 | 0.989936 | 26 | 0.9791273 | 26 | 0.9755094 | 26 | 0.9891725 | 26 | 0.9917255 | 26 | 0.9900397 | 26 | 0.990076
25 | 0.9862397 | 25 | 0.9905208 | 42 | 0.98074 | 42 | 0.97327 | 42 | 0.9847193 | 42 | 0.98901 | 42 | 0.9892011 | 42 | 0.9887492
26 | 0.9866394 | 26 | 0.9904744 | 59 | 0.9815919 | 59 | 0.9710462 | 59 | 0.9831621 | 59 | 0.9885046 | 59 | 0.9866719 | 59 | 0.9867813
27 | 0.9881542 | 27 | 0.9916658 | 76 | 0.9851218 | 76 | 0.97327 | 76 | 0.9806978 | 76 | 0.9883355 | 76 | 0.98539 | 76 | 0.9861341
28 | 0.9887574 | 28 | 0.9905157 | 92 | 0.9867686 | 92 | 0.971763 | 92 | 0.9777482 | 92 | 0.9854951 | 92 | 0.983702 | 92 | 0.9834798
29 | 0.9883715 | 29 | 0.9910861 | 109 | 0.9865634 | 109 | 0.9702799 | 109 | 0.9767059 | 109 | 0.9848148 | 109 | 0.9834765 | 109 | 0.9821654
30 | 0.9879867 | 30 | 0.9904963 | 126 | 0.9886857 | 126 | 0.9725522 | 126 | 0.9754296 | 126 | 0.9834107 | 126 | 0.9813584 | 126 | 0.9801519
31 | 0.9885534 | 31 | 0.9910861 | 142 | 0.989882 | 142 | 0.9709967 | 142 | 0.9737014 | 142 | 0.9813514 | 142 | 0.9800794 | 142 | 0.9794853
32 | 0.9874007 | 32 | 0.9904744 | 159 | 0.9903615 | 159 | 0.9709816 | 159 | 0.9735358 | 159 | 0.9820114 | 159 | 0.9800794 | 159 | 0.9808321
33 | 0.9881549 | 33 | 0.9916659 | 176 | 0.9915768 | 176 | 0.9732072 | 176 | 0.9719531 | 176 | 0.980038 | 176 | 0.9802943 | 176 | 0.9794853
34 | 0.9866577 | 34 | 0.9904051 | 192 | 0.9932636 | 192 | 0.9761978 | 192 | 0.9708581 | 192 | 0.9794427 | 192 | 0.9792408 | 192 | 0.9788252
35 | 0.9877885 | 35 | 0.9910861 | 209 | 0.9936701 | 209 | 0.9724336 | 209 | 0.9701625 | 209 | 0.9787827 | 209 | 0.9794474 | 209 | 0.9794986
36 | 0.9868392 | 36 | 0.9904744 | 226 | 0.9942614 | 226 | 0.9731968 | 226 | 0.9702778 | 226 | 0.9787555 | 226 | 0.9790281 | 226 | 0.9788252
37 | 0.9876061 | 37 | 0.9910861 | 242 | 0.9951165 | 242 | 0.97386 | 242 | 0.9690858 | 242 | 0.9786765 | 242 | 0.9790281 | 242 | 0.9788252
38 | 0.9873837 | 38 | 0.9910861 | 259 | 0.9948826 | 259 | 0.9739484 | 259 | 0.9694974 | 259 | 0.9787555 | 259 | 0.9792346 | 259 | 0.9775113
39 | 0.9872436 | 39 | 0.9898296 | 276 | 0.9953328 | 276 | 0.9747147 | 276 | 0.9689766 | 276 | 0.9786765 | 276 | 0.9786025 | 276 | 0.9788252
40 | 0.9874794 | 40 | 0.9910861 | 292 | 0.994869 | 292 | 0.9732467 | 292 | 0.9675817 | 292 | 0.9766418 | 292 | 0.9786025 | 292 | 0.9781585
41 | 0.987402 | 41 | 0.9904194 | 309 | 0.9963429 | 309 | 0.9731505 | 309 | 0.9680605 | 309 | 0.9773019 | 309 | 0.9786025 | 309 | 0.9781585
42 | 0.9868201 | 42 | 0.9897527 | 326 | 0.9955238 | 326 | 0.97386 | 326 | 0.9666993 | 326 | 0.9758666 | 326 | 0.9788153 | 326 | 0.9781585
43 | 0.9870872 | 43 | 0.9892549 | 342 | 0.9963747 | 342 | 0.9740202 | 342 | 0.967251 | 342 | 0.9759616 | 342 | 0.9786025 | 342 | 0.9781585
44 | 0.9862782 | 44 | 0.9880135 | 359 | 0.9965817 | 359 | 0.973254 | 359 | 0.9668822 | 359 | 0.9766418 | 359 | 0.9786025 | 359 | 0.9781585
45 | 0.9868031 | 45 | 0.9892549 | 376 | 0.9978288 | 376 | 0.9746263 | 376 | 0.9662418 | 376 | 0.9759818 | 376 | 0.979024 | 376 | 0.9781585
46 | 0.9878054 | 46 | 0.9892795 | 392 | 0.9994772 | 392 | 0.9769386 | 392 | 0.9660094 | 392 | 0.9753701 | 392 | 0.9788091 | 392 | 0.9781585
47 | 0.985305 | 47 | 0.988628 | 409 | 0.9978389 | 409 | 0.9761338 | 409 | 0.9660313 | 409 | 0.9745747 | 409 | 0.9788091 | 409 | 0.9781585
48 | 0.986605 | 48 | 0.9885882 | 426 | 0.9994689 | 426 | 0.9762441 | 426 | 0.9655538 | 426 | 0.9745949 | 426 | 0.9788091 | 426 | 0.9781585
49 | 0.9864379 | 49 | 0.9885882 | 442 | 0.9990788 | 442 | 0.9739786 | 442 | 0.964134 | 442 | 0.9733194 | 442 | 0.9786025 | 442 | 0.9781585
73 | 0.9856963 | 73 | 0.9885933 | 459 | 1.00496 | 459 | 0.979856 | 459 | 0.9630251 | 459 | 0.9711847 | 459 | 0.9777612 | 459 | 0.978178
97 | 0.9851328 | 97 | 0.9880085 | 476 | 1.00414 | 476 | 0.9776169 | 476 | 0.9586684 | 476 | 0.9664017 | 476 | 0.9779828 | 476 | 0.9775113
121 | 0.9851428 | 121 | 0.9863083 | 492 | 1.005191 | 492 | 0.9791152 | 492 | 0.9580097 | 492 | 0.9662471 | 492 | 0.9786025 | 492 | 0.9781585
145 | 0.9845988 | 145 | 0.9867867 | 509 | 1.005372 | 509 | 0.9791152 | 509 | 0.9583554 | 509 | 0.9669828 | 509 | 0.978396 | 509 | 0.9781585
169 | 0.9849337 | 169 | 0.9856837 | 526 | 1.005665 | 526 | 0.9775931 | 526 | 0.9589694 | 526 | 0.9664938 | 526 | 0.9788091 | 526 | 0.9781585
193 | 0.9843803 | 193 | 0.986207 | 542 | 1.006023 | 542 | 0.97831 | 542 | 0.958535 | 542 | 0.9690776 | 542 | 0.9786025 | 542 | 0.9781585
217 | 0.9840234 | 217 | 0.9862389 | 559 | 1.006634 | 559 | 0.9783745 | 559 | 0.9576889 | 559 | 0.9658271 | 559 | 0.9779678 | 559 | 0.9781585
241 | 0.9857358 | 241 | 0.9856273 | 576 | 1.006231 | 576 | 0.9798633 | 576 | 0.9573785 | 576 | 0.9672106 | 576 | 0.9785875 | 576 | 0.9781585
265 | 0.9851673 | 265 | 0.985104 | 592 | 1.006448 | 592 | 0.9791152 | 592 | 0.9568676 | 592 | 0.9651262 | 592 | 0.9783876 | 592 | 0.9781585
289 | 0.9849938 | 289 | 0.9856592 | 609 | 1.005811 | 609 | 0.9783745 | 609 | 0.9572027 | 609 | 0.9657571 | 609 | 0.9783809 | 609 | 0.9775113
313 | 0.9851737 | 313 | 0.9845243 | 626 | 1.006036 | 626 | 0.9783422 | 626 | 0.9563712 | 626 | 0.9657777 | 626 | 0.9781935 | 626 | 0.9775113
337 | 0.985141 | 337 | 0.9850373 | 642 | 1.005422 | 642 | 0.9791152 | 642 | 0.9559709 | 642 | 0.9643802 | 642 | 0.9775447 | 642 | 0.9768379
361 | 0.9855621 | 361 | 0.9856592 | 659 | 1.007501 | 659 | 0.9791152 | 659 | 0.9561724 | 659 | 0.9650674 | 659 | 0.9783793 | 659 | 0.9781585
385 | 0.9855546 | 385 | 0.9856592 | 676 | 1.006889 | 676 | 0.9791085 | 676 | 0.9583076 | 676 | 0.9658839 | 676 | 0.9809455 | 676 | 0.980172
409 | 0.9861508 | 409 | 0.9851 | 692 | 1.00752 | 692 | 0.9798716 | 692 | 0.959652 | 692 | 0.9672106 | 692 | 0.981365 | 692 | 0.9808321
433 | 0.9857644 | 433 | 0.9850497 | 709 | 1.008343 | 709 | 0.9791152 | 709 | 0.9594732 | 709 | 0.9687095 | 709 | 0.9811561 | 709 | 0.9808321
457 | 0.9859275 | 457 | 0.9856345 | 726 | 1.008992 | 726 | 0.9805577 | 726 | 0.9594846 | 726 | 0.9680429 | 726 | 0.9817779 | 726 | 0.9814793
481 | 0.9882076 | 481 | 0.9869159 | 742 | 1.008334 | 742 | 0.9805967 | 742 | 0.9594858 | 742 | 0.9665506 | 742 | 0.9813607 | 742 | 0.9808321
505 | 0.9887887 | 505 | 0.986244 | 759 | 1.008154 | 759 | 0.9805967 | 759 | 0.9596919 | 759 | 0.967256 | 759 | 0.9813607 | 759 | 0.9808321
529 | 0.9874156 | 529 | 0.9874761 | 776 | 1.008312 | 776 | 0.9791152 | 776 | 0.959295 | 776 | 0.9687095 | 776 | 0.9815735 | 776 | 0.9808321
553 | 0.9866902 | 553 | 0.985524 | 792 | 1.009417 | 792 | 0.979856 | 792 | 0.9589838 | 792 | 0.9687095 | 792 | 0.9813607 | 792 | 0.9808321
577 | 0.9866902 | 577 | 0.985524 | 809 | 1.008833 | 809 | 0.9798409 | 809 | 0.9591938 | 809 | 0.9687095 | 809 | 0.9807348 | 809 | 0.980172
601 | 0.9805581 | 601 | 0.9784188 | 826 | 1.009042 | 826 | 0.9805967 | 826 | 0.9593036 | 826 | 0.9679769 | 826 | 0.9813607 | 826 | 0.9808321
625 | 0.9805874 | 625 | 0.9766214 | 842 | 1.010049 | 842 | 0.9812985 | 842 | 0.9585914 | 842 | 0.9672106 | 842 | 0.9813732 | 842 | 0.9808321
649 | 0.9805529 | 649 | 0.9742443 | 859 | 1.008624 | 859 | 0.9805577 | 859 | 0.9586535 | 859 | 0.9672766 | 859 | 0.9805241 | 859 | 0.980172
673 | 0.9817179 | 673 | 0.9730437 | 876 | 1.010095 | 876 | 0.9805967 | 876 | 0.9588023 | 876 | 0.9673556 | 876 | 0.9818098 | 876 | 0.9808321
697 | 0.9813539 | 697 | 0.9699803 | 892 | 1.009662 | 892 | 0.9799023 | 892 | 0.9584146 | 892 | 0.9680429 | 892 | 0.9803133 | 892 | 0.980172
721 | 0.9815504 | 721 | 0.9676706 | 909 | 1.009658 | 909 | 0.980604 | 909 | 0.9590352 | 909 | 0.9666502 | 909 | 0.9809455 | 909 | 0.9815123
745 | 0.9815471 | 745 | 0.9658537 | 926 | 1.010039 | 926 | 0.9791225 | 926 | 0.9575923 | 926 | 0.9679769 | 926 | 0.9807389 | 926 | 0.980172
769 | 0.9798182 | 769 | 0.9629477 | 942 | 1.010082 | 942 | 0.9798253 | 942 | 0.9579512 | 942 | 0.966678 | 942 | 0.9794663 | 942 | 0.9794986
793 | 0.9802195 | 793 | 0.9594202 | 959 | 1.010019 | 959 | 0.9791225 | 959 | 0.9570802 | 959 | 0.9666944 | 959 | 0.9794703 | 959 | 0.9788514
817 | 0.9774783 | 817 | 0.9547484 | 976 | 1.010668 | 976 | 0.9812985 | 976 | 0.9581389 | 976 | 0.9667875 | 976 | 0.9798835 | 976 | 0.9788514
841 | 0.9767571 | 841 | 0.9505605 | 992 | 1.010506 | 992 | 0.980566 | 992 | 0.9574266 | 992 | 0.9660277 | 992 | 0.9796769 | 992 | 0.9788514
865 | 0.977143 | 865 | 0.9500095 | 1009 | 1.011155 | 1009 | 0.9805577 | 1009 | 0.9574297 | 1009 | 0.9659553 | 1009 | 0.9792597 | 1009 | 0.9788514
889 | 0.9773582 | 889 | 0.9488551 | 1026 | 1.011598 | 1026 | 0.9813068 | 1026 | 0.9574192 | 1026 | 0.9661034 | 1026 | 0.9792597 | 1026 | 0.9788514
913 | 0.9767323 | 913 | 0.9447733 | 1042 | 1.012387 | 1042 | 0.979856 | 1042 | 0.9581513 | 1042 | 0.967348 | 1042 | 0.979681 | 1042 | 0.9788514
937 | 0.9765742 | 937 | 0.9424207 | 1059 | 1.012607 | 1059 | 0.980566 | 1059 | 0.958536 | 1059 | 0.9661034 | 1059 | 0.9790469 | 1059 | 0.9788514
961 | 0.9761583 | 961 | 0.9394146 | 1076 | 1.011755 | 1076 | 0.9813068 | 1076 | 0.9575912 | 1076 | 0.9660828 | 1076 | 0.9788342 | 1076 | 0.9788514
985 | 0.9761583 | 985 | 0.9394146 | 1092 | 1.012571 | 1092 | 0.9798633 | 1092 | 0.9576688 | 1092 | 0.966836 | 1092 | 0.9790448 | 1092 | 0.9795316
1009 | 0.9761774 | 1009 | 0.9376847 | 1109 | 1.012107 | 1109 | 0.9812985 | 1109 | 0.9576494 | 1109 | 0.9675027 | 1109 | 0.9792515 | 1109 | 0.9795248
1033 | 0.9750598 | 1033 | 0.9365498 | 1126 | 1.013452 | 1126 | 0.9821198 | 1126 | 0.9565828 | 1126 | 0.9661034 | 1126 | 0.978832 | 1126 | 0.9788514
1057 | 0.9752148 | 1057 | 0.9384731 | 1142 | 1.013644 | 1142 | 0.9812985 | 1142 | 0.9565799 | 1142 | 0.9653955 | 1142 | 0.9790492 | 1142 | 0.9781847
1081 | 0.9758118 | 1081 | 0.9372555 | 1159 | 1.013405 | 1159 | 0.9820475 | 1159 | 0.9567709 | 1159 | 0.9654886 | 1159 | 0.9786214 | 1159 | 0.9781847
1105 | 0.9753607 | 1105 | 0.9366048 | 1176 | 1.014878 | 1176 | 0.9828605 | 1176 | 0.9558244 | 1176 | 0.9647288 | 1176 | 0.9786214 | 1176 | 0.9781653
1129 | 0.9738594 | 1129 | 0.9348697 | 1192 | 1.013833 | 1192 | 0.9828132 | 1192 | 0.95631 | 1192 | 0.9640688 | 1192 | 0.9784108 | 1192 | 0.977518
1153 | 0.9768985 | 1153 | 0.9366952 | 1209 | 1.013647 | 1209 | 0.9827722 | 1209 | 0.9555063 | 1209 | 0.9647354 | 1209 | 0.9781959 | 1209 | 0.977518
1177 | 0.9683353 | 1177 | 0.9319128 | 1226 | 1.014248 | 1226 | 0.9828138 | 1226 | 0.9553679 | 1226 | 0.9634087 | 1226 | 0.9781959 | 1226 | 0.977518
1201 | 0.9721087 | 1201 | 0.9313381 | 1242 | 1.014469 | 1242 | 0.9828132 | 1242 | 0.9562692 | 1242 | 0.9647626 | 1242 | 0.9786152 | 1242 | 0.9781847
1225 | 0.9725275 | 1225 | 0.9301982 | 1259 | 1.014693 | 1259 | 0.9812985 | 1259 | 0.9553667 | 1259 | 0.9620308 | 1259 | 0.9786214 | 1259 | 0.977518
1249 | 0.9711492 | 1249 | 0.9301982 | 1276 | 1.01528 | 1276 | 0.9827644 | 1276 | 0.955014 | 1276 | 0.9634087 | 1276 | 0.9781959 | 1276 | 0.977518
1273 | 0.971927 | 1273 | 0.9284527 | 1292 | 1.01571 | 1292 | 0.9851012 | 1292 | 0.9548609 | 1292 | 0.9633025 | 1292 | 0.9773362 | 1292 | 0.9768446
1609 | 0.964608 | 1609 | 0.9179385 | 1309 | 1.014889 | 1309 | 0.9835623 | 1309 | 0.9541 | 1309 | 0.9620308 | 1309 | 0.9777618 | 1309 | 0.9768446
1945 | 0.9562269 | 1945 | 0.9126194 | 1326 | 1.015714 | 1326 | 0.9835306 | 1326 | 0.9539437 | 1326 | 0.9635558 | 1326 | 0.9781959 | 1326 | 0.977518
2281 | 0.9462533 | 2281 | 0.9069533 | 1342 | 1.014911 | 1342 | 0.9820475 | 1342 | 0.9539179 | 1342 | 0.9634087 | 1342 | 0.9773362 | 1342 | 0.9768446
2617 | 0.9426064 | 2617 | 0.9077356 | 1359 | 1.015921 | 1359 | 0.985803 | 1359 | 0.9532876 | 1359 | 0.9620308 | 1359 | 0.9773362 | 1359 | 0.9768446
2619 | 0.9399497 | 2619 | 0.9087746 | 1376 | 1.016147 | 1376 | 0.9814097 | 1376 | 0.9531314 | 1376 | 0.9620308 | 1376 | 0.9773445 | 1376 | 0.9768446
2620 | 0.9403357 | 2620 | 0.9087746 | 1392 | 1.014899 | 1392 | 0.9828605 | 1392 | 0.9521932 | 1392 | 0.9627971 | 1392 | 0.9769147 | 1392 | 0.9768446
2621 | 0.9407315 | 2621 | 0.9093348 | 1409 | 1.015096 | 1409 | 0.9835795 | 1409 | 0.9512913 | 1409 | 0.9622018 | 1409 | 0.9767081 | 1409 | 0.9768446
2622 | 0.9399447 | 2622 | 0.9086979 | 1426 | 1.015324 | 1426 | 0.9828605 | 1426 | 0.9523581 | 1426 | 0.9627971 | 1426 | 0.9775511 | 1426 | 0.9761974
2623 | 0.9401157 | 2623 | 0.9086979 | 1442 | 1.016134 | 1442 | 0.9835156 | 1442 | 0.9516373 | 1442 | 0.9622018 | 1442 | 0.9758568 | 1442 | 0.9748767
2624 | 0.9401615 | 2624 | 0.9093646 | 1459 | 1.017154 | 1459 | 0.9835774 | 1459 | 0.9516587 | 1459 | 0.9622018 | 1459 | 0.9748093 | 1459 | 0.9735756
2625 | 0.939778 | 2625 | 0.9107402 | 1476 | 1.016348 | 1476 | 0.9857701 | 1476 | 0.9516731 | 1476 | 0.9614355 | 1476 | 0.9729123 | 1476 | 0.9722356
2626 | 0.941473 | 2626 | 0.9113714 | 1492 | 1.016142 | 1492 | 0.9835623 | 1492 | 0.950955 | 1492 | 0.9622018 | 1492 | 0.9726892 | 1492 | 0.9715622
2627 | 0.9403591 | 2627 | 0.9107113 | 1509 | 1.01659 | 1509 | 0.9828605 | 1509 | 0.9511078 | 1509 | 0.9622018 | 1509 | 0.9722718 | 1509 | 0.9715689
2628 | 0.9399632 | 2628 | 0.9112254 | 1526 | 1.017361 | 1526 | 0.9850367 | 1526 | 0.9506312 | 1526 | 0.9622018 | 1526 | 0.9720502 | 1526 | 0.9715689
2629 | 0.9405085 | 2629 | 0.9123798 | 1542 | 1.016142 | 1542 | 0.9835795 | 1542 | 0.9507858 | 1542 | 0.9622018 | 1542 | 0.9718587 | 1542 | 0.9715689
2630 | 0.939647 | 2630 | 0.9112572 | 1559 | 1.016982 | 1559 | 0.9835623 | 1559 | 0.9500835 | 1559 | 0.9622018 | 1559 | 0.9718436 | 1559 | 0.9715689
2631 | 0.940719 | 2631 | 0.9112909 | 1576 | 1.016146 | 1576 | 0.9843286 | 1576 | 0.9500914 | 1576 | 0.9622018 | 1576 | 0.9718285 | 1576 | 0.9715689
2632 | 0.9403498 | 2632 | 0.9117748 | 1592 | 1.017631 | 1592 | 0.9842869 | 1592 | 0.9497133 | 1592 | 0.9621812 | 1592 | 0.9720502 | 1592 | 0.9715689
2633 | 0.9407205 | 2633 | 0.9112428 | 1609 | 1.017624 | 1609 | 0.9843427 | 1609 | 0.9500276 | 1609 | 0.9614149 | 1609 | 0.9720652 | 1609 | 0.9715689
2634 | 0.9401399 | 2634 | 0.911288 | 1626 | 1.017006 | 1626 | 0.9835623 | 1626 | 0.9492225 | 1626 | 0.9607483 | 1626 | 0.9714305 | 1626 | 0.9702483
2635 | 0.9409278 | 2635 | 0.9112558 | 1642 | 1.01697 | 1642 | 0.9858195 | 1642 | 0.9493803 | 1642 | 0.9622018 | 1642 | 0.9714154 | 1642 | 0.9722162
2635 | 0.9409278 | 2635 | 0.9112558 | 1659 | 1.01739 | 1659 | 0.9865771 | 1659 | 0.9488859 | 1659 | 0.9622018 | 1659 | 0.970779 | 1659 | 0.9702483
2636 | 0.9414609 | 2636 | 0.9118958 | 1676 | 1.017007 | 1676 | 0.9850861 | 1676 | 0.9483411 | 1676 | 0.9609029 | 1676 | 0.9703685 | 1676 | 0.9695882
2637 | 0.9407064 | 2637 | 0.9118487 | 1692 | 1.017595 | 1692 | 0.9850367 | 1692 | 0.9488058 | 1692 | 0.9607483 | 1692 | 0.9705683 | 1692 | 0.9695816
2638 | 0.9399937 | 2638 | 0.9111791 | 1709 | 1.017601 | 1709 | 0.9858195 | 1709 | 0.9483231 | 1709 | 0.9609029 | 1709 | 0.9703534 | 1709 | 0.9695882
2639 | 0.9401505 | 2639 | 0.9124056 | 1726 | 1.017797 | 1726 | 0.9865858 | 1726 | 0.9481882 | 1726 | 0.9615902 | 1726 | 0.9705683 | 1726 | 0.9695882
2640 | 0.9410976 | 2640 | 0.9118215 | 1742 | 1.016956 | 1742 | 0.9843286 | 1742 | 0.9467262 | 1742 | 0.9602429 | 1742 | 0.96993 | 1742 | 0.9702483
2641 | 0.9405114 | 2641 | 0.9123283 | 1759 | 1.017372 | 1759 | 0.9865771 | 1759 | 0.9476588 | 1759 | 0.9615902 | 1759 | 0.9701407 | 1759 | 0.9695882
2642 | 0.939959 | 2642 | 0.9112115 | 1776 | 1.017567 | 1776 | 0.9880602 | 1776 | 0.9476406 | 1776 | 0.9615902 | 1776 | 0.96993 | 1776 | 0.9695882
2643 | 0.9405519 | 2643 | 0.9106888 | 1792 | 1.017587 | 1792 | 0.9866187 | 1792 | 0.9463677 | 1792 | 0.9602156 | 1792 | 0.9688598 | 1792 | 0.9682481
2659 | 0.9403538 | 2659 | 0.9123185 | 1809 | 1.016969 | 1809 | 0.9858108 | 1809 | 0.9472882 | 1809 | 0.9594494 | 1809 | 0.96993 | 1809 | 0.9689215
2676 | 0.9401592 | 2676 | 0.9118145 | 1826 | 1.017559 | 1826 | 0.9873026 | 1826 | 0.9465703 | 1826 | 0.9602429 | 1826 | 0.9699279 | 1826 | 0.9689215
2693 | 0.9397651 | 2693 | 0.9134646 | 1842 | 1.017794 | 1842 | 0.9880602 | 1842 | 0.946556 | 1842 | 0.9595556 | 1842 | 0.9677996 | 1842 | 0.9682481
2709 | 0.9395431 | 2709 | 0.9150495 | 1859 | 1.018152 | 1859 | 0.9887546 | 1859 | 0.9460093 | 1859 | 0.9602156 | 1859 | 0.9695066 | 1859 | 0.9689215
2726 | 0.9401917 | 2726 | 0.9156152 | 1876 | 1.016728 | 1876 | 0.9842869 | 1876 | 0.9458007 | 1876 | 0.9602156 | 1876 | 0.968004 | 1876 | 0.9682481
2743 | 0.9403344 | 2743 | 0.9150989 | 1892 | 1.016942 | 1892 | 0.9865771 | 1892 | 0.9460361 | 1892 | 0.9595556 | 1892 | 0.9679999 | 1892 | 0.9668944
2743 | 0.9403344 | 2743 | 0.9150989 | 1909 | 1.01733 | 1909 | 0.9872939 | 1909 | 0.9453227 | 1909 | 0.9595556 | 1909 | 0.9679978 | 1909 | 0.9668944
2759 | 0.9389711 | 2759 | 0.915539 | 1926 | 1.016951 | 1926 | 0.9865858 | 1926 | 0.9450002 | 1926 | 0.9587893 | 1926 | 0.9671508 | 1926 | 0.9675747
2776 | 0.9399793 | 2776 | 0.9144651 | 1942 | 1.016314 | 1942 | 0.9865771 | 1942 | 0.9449661 | 1942 | 0.9595556 | 1942 | 0.9671443 | 1942 | 0.9668944
2793 | 0.9396096 | 2793 | 0.9151152 | 1959 | 1.016494 | 1959 | 0.9872939 | 1959 | 0.9444323 | 1959 | 0.9587893 | 1959 | 0.9669316 | 1959 | 0.9662278
2809 | 0.939623 | 2809 | 0.9144517 | 1976 | 1.017728 | 1976 | 0.9872939 | 1976 | 0.9446196 | 1976 | 0.9595556 | 1976 | 0.9669275 | 1976 | 0.9662278
2826 | 0.9401827 | 2826 | 0.9150166 | 1992 | 1.017308 | 1992 | 0.9880602 | 1992 | 0.9442381 | 1992 | 0.9580781 | 1992 | 0.966506 | 1992 | 0.9655805
2843 | 0.9393655 | 2843 | 0.9155043 | 2109 | 1.015213 | 2109 | 0.9858108 | 2076 | 0.941772 | 2076 | 0.9581777 | 2076 | 0.9635889 | 2076 | 0.9629783
2859 | 0.9390179 | 2859 | 0.914992 | 2226 | 1.015186 | 2226 | 0.9880347 | 2159 | 0.9405387 | 2159 | 0.9581777 | 2159 | 0.9625331 | 2159 | 0.9616449
2876 | 0.939227 | 2876 | 0.9184022 | 2342 | 1.013096 | 2342 | 0.9865125 | 2242 | 0.9388388 | 2242 | 0.956064 | 2242 | 0.9614579 | 2242 | 0.9609848
2893 | 0.9394037 | 2893 | 0.9166832 | 2459 | 1.011386 | 2459 | 0.985109 | 2326 | 0.936163 | 2326 | 0.9568303 | 2326 | 0.9595363 | 2326 | 0.9589713
2909 | 0.9389961 | 2909 | 0.9177232 | 2576 | 1.010481 | 2576 | 0.9888009 | 2409 | 0.9342917 | 2409 | 0.9548146 | 2409 | 0.9578313 | 2409 | 0.956984
2909 | 0.9389961 | 2909 | 0.9177232 | 2692 | 1.006831 | 2692 | 0.9887291 | 2492 | 0.9323769 | 2492 | 0.9526556 | 2492 | 0.9557177 | 2492 | 0.9543492
2926 | 0.9380613 | 2926 | 0.9181616 | 2809 | 1.003654 | 2809 | 0.9872715 | 2576 | 0.930451 | 2576 | 0.9519683 | 2576 | 0.9557177 | 2576 | 0.9556437
2943 | 0.9388347 | 2943 | 0.9182961 | 2926 | 0.9994314 | 2926 | 0.9836181 | 2659 | 0.9285442 | 2659 | 0.9499106 | 2659 | 0.9534074 | 2659 | 0.9523814
2959 | 0.9384802 | 2959 | 0.9183009 | 3042 | 0.9974546 | 3042 | 0.9843199 | 2742 | 0.9272749 | 2742 | 0.9485286 | 2742 | 0.9521307 | 2742 | 0.9523814
2976 | 0.9378661 | 2976 | 0.9193225 | 3159 | 0.9930511 | 3159 | 0.9865771 | 2826 | 0.92627 | 2826 | 0.9486187 | 2826 | 0.9508412 | 2826 | 0.9503612
2993 | 0.9384506 | 2993 | 0.9188013 | 3276 | 0.9896152 | 3276 | 0.9850861 | 2909 | 0.925013 | 2909 | 0.9486187 | 2909 | 0.9506368 | 2909 | 0.9496878
3009 | 0.9378884 | 3009 | 0.9198627 | 3392 | 0.9870627 | 3392 | 0.9844099 | 2992 | 0.9226468 | 2992 | 0.9479587 | 2992 | 0.9468648 | 2992 | 0.9464193
3026 | 0.937837 | 3026 | 0.9198691 | 3509 | 0.9832948 | 3509 | 0.9828605 | 3076 | 0.9201329 | 3076 | 0.9464906 | 3076 | 0.945344 | 3076 | 0.9444252
3043 | 0.9376789 | 3043 | 0.9192849 | 3626 | 0.9793605 | 3626 | 0.9828774 | 3159 | 0.9188976 | 3159 | 0.9450865 | 3159 | 0.9451314 | 3159 | 0.9444252
3059 | 0.9380533 | 3059 | 0.9198873 | 3742 | 0.9770594 | 3742 | 0.9821198 | 3242 | 0.9171868 | 3242 | 0.943055 | 3242 | 0.9421704 | 3242 | 0.9411106
3076 | 0.9372947 | 3076 | 0.9202646 | 3859 | 0.9731047 | 3859 | 0.978478 | 3326 | 0.9155558 | 3326 | 0.943055 | 3326 | 0.9419555 | 3326 | 0.9411106
3076 | 0.9372947 | 3076 | 0.9202646 | 3976 | 0.9737258 | 3976 | 0.9799282 | 3409 | 0.9139064 | 3409 | 0.9423949 | 3409 | 0.9392098 | 3409 | 0.9391494
3093 | 0.9363267 | 3093 | 0.9213822 | 4092 | 0.9723279 | 4092 | 0.9776348 | 3492 | 0.9120327 | 3492 | 0.9396057 | 3492 | 0.9387861 | 3492 | 0.938476
3109 | 0.9361823 | 3109 | 0.9214155 |  |  |  |  | 3576 | 0.9112901 | 3576 | 0.9383068 | 3576 | 0.937096 | 3576 | 0.9364751
3125 | 0.9359453 | 3125 | 0.9158995
3125 | 0.9359453 | 3125 | 0.9158995
3142 | 0.93577 | 3142 | 0.9175151
3159 | 0.9369572 | 3159 | 0.9170315
3175 | 0.9371033 | 3175 | 0.9181276
3192 | 0.9378624 | 3192 | 0.9198451
3209 | 0.9377026 | 3209 | 0.9192963
3209 | 0.9377026 | 3209 | 0.9192963
3225 | 0.9385912 | 3225 | 0.9215843
3242 | 0.9399909 | 3242 | 0.9205216
3259 | 0.9387925 | 3259 | 0.9227654
3275 | 0.9398288 | 3275 | 0.9221822
3292 | 0.9384653 | 3292 | 0.9249547
3309 | 0.9378968 | 3309 | 0.9243125
3325 | 0.9409189 | 3325 | 0.9256216
3342 | 0.9397756 | 3342 | 0.9255359
3359 | 0.9382472 | 3359 | 0.924386
3359 | 0.9382472 | 3359 | 0.924386
3375 | 0.9382718 | 3375 | 0.9254419
3392 | 0.9394489 | 3392 | 0.9271286
3409 | 0.9382687 | 3409 | 0.9260198
3425 | 0.9392466 | 3425 | 0.9271159
3442 | 0.9398209 | 3442 | 0.9276953
3459 | 0.9395878 | 3459 | 0.9277376
3475 | 0.9405426 | 3475 | 0.9283138
3492 | 0.9380569 | 3492 | 0.9292837
3509 | 0.9394431 | 3509 | 0.9298622
3525 | 0.9392205 | 3525 | 0.9293095
3542 | 0.9380404 | 3542 | 0.9292078
3559 | 0.9392555 | 3559 | 0.9299223
3559 | 0.9392555 | 3559 | 0.9299223
3575 | 0.9401871 | 3575 | 0.9310771
3592 | 0.9403513 | 3592 | 0.9316079
3609 | 0.9405563 | 3609 | 0.931082
3625 | 0.9401633 | 3625 | 0.9327513
3642 | 0.9392562 | 3642 | 0.9327225
3659 | 0.9404134 | 3659 | 0.9327524
3675 | 0.9394035 | 3675 | 0.9338004
3692 | 0.9386787 | 3692 | 0.9326536
3692 | 0.9386787 | 3692 | 0.9326536
3709 | 0.9384691 | 3709 | 0.9342739
3725 | 0.9386422 | 3725 | 0.9343445
3742 | 0.938845 | 3742 | 0.9337809
3759 | 0.9388402 | 3759 | 0.9348821
3775 | 0.9384507 | 3775 | 0.9343143
3792 | 0.9390568 | 3792 | 0.9348956
3809 | 0.9390349 | 3809 | 0.9343508
3825 | 0.939051 | 3825 | 0.9354484
3842 | 0.9386542 | 3842 | 0.935387
3859 | 0.9375254 | 3859 | 0.934773
3859 | 0.9375254 | 3859 | 0.934773
3875 | 0.9383482 | 3875 | 0.9370799
3892 | 0.9379026 | 3892 | 0.9370243
3909 | 0.939412 | 3909 | 0.9359826
3925 | 0.9375558 | 3925 | 0.9381087
3942 | 0.9392378 | 3942 | 0.9371355
3959 | 0.9380757 | 3959 | 0.9359507
3975 | 0.9382567 | 3975 | 0.9365008
3992 | 0.9367777 | 3992 | 0.9380465
4009 | 0.9368026 | 4009 | 0.9374453
4025 | 0.9379118 | 4025 | 0.9375778
4042 | 0.9379015 | 4042 | 0.937052
4059 | 0.9365803 | 4059 | 0.9391979
4059 | 0.9365803 | 4059 | 0.9391979
4075 | 0.9361781 | 4075 | 0.935889
4092 | 0.9354177 | 4092 | 0.9385138
4109 | 0.934848 | 4109 | 0.9384504
4125 | 0.9366057 | 4125 | 0.9385745
4142 | 0.9365654 | 4142 | 0.9391291
4159 | 0.9365636 | 4159 | 0.9385623
4175 | 0.9356281 | 4175 | 0.9390569
4192 | 0.9362047 | 4192 | 0.9397179
4192 | 0.9362047 | 4192 | 0.9397179
4209 | 0.9356333 | 4209 | 0.9396775
4225 | 0.9362072 | 4225 | 0.9396319
4242 | 0.9356403 | 4242 | 0.9390577
4259 | 0.9350497 | 4259 | 0.9400761
4275 | 0.9352775 | 4275 | 0.9395738
4275 | 0.9352775 | 4275 | 0.9395738
4292 | 0.936214 | 4292 | 0.9407825
4309 | 0.935251 | 4309 | 0.9396583
4325 | 0.9352527 | 4325 | 0.9407128
4342 | 0.9354441 | 4342 | 0.9400998
4359 | 0.935815 | 4359 | 0.9401711
4375 | 0.9346996 | 4375 | 0.9401627
4392 | 0.9345266 | 4392 | 0.9412833
4409 | 0.9341094 | 4409 | 0.9406144
4425 | 0.9362158 | 4425 | 0.9418995
4442 | 0.9341394 | 4442 | 0.9417428
4459 | 0.9346973 | 4459 | 0.9411946
4475 | 0.9345057 | 4475 | 0.9423657
4492 | 0.9348505 | 4492 | 0.9412611
4509 | 0.9339087 | 4509 | 0.9428386
4525 | 0.9337324 | 4525 | 0.9423023
4542 | 0.9350639 | 4542 | 0.9418324
4559 | 0.9333811 | 4559 | 0.9411077
4575 | 0.9331923 | 4575 | 0.9422416
4592 | 0.9342995 | 4592 | 0.942253
4609 | 0.9333737 | 4609 | 0.9427618
4625 | 0.933749 | 4625 | 0.9433824
4642 | 0.9337559 | 4642 | 0.9438843
4659 | 0.9343136 | 4659 | 0.9428639
4675 | 0.9342972 | 4675 | 0.9428628
4692 | 0.9344803 | 4692 | 0.9429375
4709 | 0.9333645 | 4709 | 0.9444706
4725 | 0.9335814 | 4725 | 0.9428181
4742 | 0.9341283 | 4742 | 0.9450714
4759 | 0.9331649 | 4759 | 0.9438474
4775 | 0.9337691 | 4775 | 0.9450489
4792 | 0.933194 | 4792 | 0.9427852
4809 | 0.9339331 | 4809 | 0.9445291
4825 | 0.9335998 | 4825 | 0.9444996
4842 | 0.9335535 | 4842 | 0.9450355
4859 | 0.9335379 | 4859 | 0.9439426
4875 | 0.9331938 | 4875 | 0.9449994
4892 | 0.9338115 | 4892 | 0.9450516
4909 | 0.9331622 | 4909 | 0.9455362
4925 | 0.9335978 | 4925 | 0.9444851
4942 | 0.9331755 | 4942 | 0.9450118
4959 | 0.9335814 | 4959 | 0.9444984
4975 | 0.935086 | 4975 | 0.9445109
4992 | 0.9330018 | 4992 | 0.9444622
5009 | 0.9339546 | 5009 | 0.9456386
5025 | 0.9335728 | 5025 | 0.9439544
5042 | 0.9347238 | 5042 | 0.94447
5042 | 0.9347238 | 5042 | 0.94447
5059 | 0.9354948 | 5059 | 0.9462255
5075 | 0.934193 | 5075 | 0.9456007
5092 | 0.9337982 | 5092 | 0.9461012
5109 | 0.9337871 | 5109 | 0.9455935
5125 | 0.9341376 | 5125 | 0.9472393
5142 | 0.9350852 | 5142 | 0.9456468
5159 | 0.9356996 | 5159 | 0.9457294
5175 | 0.9297343 | 5175 | 0.9398226
5192 | 0.9307016 | 5192 | 0.9404583
5209 | 0.926873 | 5209 | 0.9373758
5209 | 0.926873 | 5209 | 0.9373758
5225 | 0.931269 | 5225 | 0.9438722
5242 | 0.9320501 | 5242 | 0.9433822
5259 | 0.9318505 | 5259 | 0.9438603
5275 | 0.9333685 | 5275 | 0.9422662
5292 | 0.9326372 | 5292 | 0.9433843
5309 | 0.9329679 | 5309 | 0.9439648
5325 | 0.932239 | 5325 | 0.9438846
5342 | 0.9330276 | 5342 | 0.9434433
5359 | 0.933216 | 5359 | 0.9428301
5375 | 0.9320408 | 5375 | 0.9438722
5375 | 0.9320408 | 5375 | 0.9438722
5392 | 0.9320189 | 5392 | 0.9439191
5409 | 0.9339472 | 5409 | 0.9439914
5425 | 0.9337731 | 5425 | 0.9440151
5442 | 0.9333538 | 5442 | 0.9445277
5459 | 0.9329858 | 5459 | 0.9445047
5475 | 0.9345909 | 5475 | 0.9440845
5492 | 0.9331807 | 5492 | 0.9439435
5509 | 0.9336013 | 5509 | 0.9440044
5525 | 0.9338413 | 5525 | 0.9434942
5542 | 0.9347254 | 5542 | 0.9446038
5542 | 0.9347254 | 5542 | 0.9446038
5559 | 0.9331981 | 5559 | 0.944488
5575 | 0.934568 | 5575 | 0.9446218
5592 | 0.9339668 | 5592 | 0.9445361
5609 | 0.9339812 | 5609 | 0.9440281
5625 | 0.9339535 | 5625 | 0.9456252
5642 | 0.933551 | 5642 | 0.9450835
5659 | 0.9352667 | 5659 | 0.9446376
5675 | 0.933951 | 5675 | 0.9450998
5692 | 0.9347077 | 5692 | 0.9456993
5709 | 0.93456 | 5709 | 0.9456631
5709 | 0.93456 | 5709 | 0.9456631
5725 | 0.9352865 | 5725 | 0.9440954
5742 | 0.9353328 | 5742 | 0.9451949
5759 | 0.9349515 | 5759 | 0.9451574
5775 | 0.9345554 | 5775 | 0.9451376
5792 | 0.9351521 | 5792 | 0.9457001
5809 | 0.9345402 | 5809 | 0.9456619
5825 | 0.9349239 | 5825 | 0.9456858
5842 | 0.9349404 | 5842 | 0.9451703
5859 | 0.9355344 | 5859 | 0.9452075
5875 | 0.9351052 | 5875 | 0.9456972
5875 | 0.9351052 | 5875 | 0.9456972
5892 | 0.9355123 | 5892 | 0.9457795
5909 | 0.9353245 | 5909 | 0.9441303
5925 | 0.9353501 | 5925 | 0.9451873
5942 | 0.9349441 | 5942 | 0.9451706
5959 | 0.9364887 | 5959 | 0.9463224
5975 | 0.9360794 | 5975 | 0.9457946
5992 | 0.9354991 | 5992 | 0.9457218
6009 | 0.9356937 | 6009 | 0.9468842
6025 | 0.9360847 | 6025 | 0.9469222
6042 | 0.9372192 | 6042 | 0.946395
6059 | 0.9360876 | 6059 | 0.9474476
6059 | 0.9360876 | 6059 | 0.9474476
6075 | 0.9362572 | 6075 | 0.9463166
6092 | 0.9363015 | 6092 | 0.9479997
6109 | 0.9369891 | 6109 | 0.9468972
6125 | 0.9374153 | 6125 | 0.9469807
6142 | 0.9364717 | 6142 | 0.9473854
6159 | 0.9362759 | 6159 | 0.9474593
6175 | 0.9374321 | 6175 | 0.9469249
6192 | 0.9368744 | 6192 | 0.9474239
6209 | 0.9379787 | 6209 | 0.9481092
6225 | 0.9368764 | 6225 | 0.9479984
6242 | 0.9383731 | 6242 | 0.9476087
6259 | 0.9385747 | 6259 | 0.9475215
6275 | 0.9387591 | 6275 | 0.948158
6292 | 0.9381922 | 6292 | 0.9481226
6309 | 0.9381734 | 6309 | 0.9481214
6325 | 0.9385509 | 6325 | 0.948145
6342 | 0.9382103 | 6342 | 0.9475286
6359 | 0.9378208 | 6359 | 0.9475858
6375 | 0.9379873 | 6375 | 0.9469895
6375 | 0.9379873 | 6375 | 0.9469895
6392 | 0.9385766 | 6392 | 0.9486202
6409 | 0.9387914 | 6409 | 0.948743
6425 | 0.9395237 | 6425 | 0.9482058
6442 | 0.9393345 | 6442 | 0.9481893
6459 | 0.9382004 | 6459 | 0.9481184
6475 | 0.9395464 | 6475 | 0.9493241
6492 | 0.9404699 | 6492 | 0.9482649
6509 | 0.941243 | 6509 | 0.9488867
6525 | 0.9397205 | 6525 | 0.9504133
6542 | 0.9399361 | 6542 | 0.9498872
6559 | 0.9391523 | 6559 | 0.9498899
6575 | 0.9393342 | 6575 | 0.9499012
6592 | 0.9401276 | 6592 | 0.9499135
6609 | 0.9399279 | 6609 | 0.949882
6625 | 0.9406889 | 6625 | 0.9493908
6625 | 0.9406889 | 6625 | 0.9493908
6642 | 0.9400869 | 6642 | 0.9498967
6659 | 0.9423682 | 6659 | 0.9500346
6675 | 0.9399082 | 6675 | 0.9493563
6692 | 0.9418218 | 6692 | 0.9500004
6709 | 0.9418455 | 6709 | 0.9494631
6725 | 0.9411107 | 6725 | 0.9504955
6742 | 0.9408465 | 6742 | 0.9499538
6759 | 0.941819 | 6759 | 0.9510699
6775 | 0.9422279 | 6775 | 0.9506039
6792 | 0.942615 | 6792 | 0.95005
6809 | 0.9412493 | 6809 | 0.9500271
6825 | 0.9429539 | 6825 | 0.9500712
6842 | 0.9429539 | 6842 | 0.9500712
6859 | 0.9429893 | 6859 | 0.9495346
6875 | 0.9426116 | 6875 | 0.9506029
6892 | 0.9424474 | 6892 | 0.9517341
6909 | 0.9437783 | 6909 | 0.9517927
6925 | 0.9441468 | 6925 | 0.9506988
6942 | 0.9426451 | 6942 | 0.9506117
6959 | 0.9426559 | 6959 | 0.9511568
6975 | 0.9435702 | 6975 | 0.9512362
6992 | 0.9437385 | 6992 | 0.9512168
7009 | 0.9437419 | 7009 | 0.95119
7025 | 0.9441498 | 7025 | 0.9512155
7042 | 0.9443645 | 7042 | 0.9512858
7059 | 0.944099 | 7059 | 0.9512692
7059 | 0.944099 | 7059 | 0.9512692
7075 | 0.9431757 | 7075 | 0.9517281
7092 | 0.9454847 | 7092 | 0.9519509
7109 | 0.9439632 | 7109 | 0.9517773
7125 | 0.9439702 | 7125 | 0.9518293
7142 | 0.9445082 | 7142 | 0.9518113
7159 | 0.9456952 | 7159 | 0.9525105
7175 | 0.9458609 | 7175 | 0.9520043
7192 | 0.9462198 | 7192 | 0.9525134
7209 | 0.9448743 | 7209 | 0.9512608
7225 | 0.9454733 | 7225 | 0.951383
Formulas:
akt. Stand = (TODAY()-[Start])*24

## Uebersicht_EOLS-635
EOLS-635 Degradationsmessungen | [8 empty] | 2013-08-02
Status | Messung-# | Charge | Parameter | Mess- methode | Bestückung | Ergebnis | Start | akt. Stand | Degradaton bis KW 31/2013 / h | Datenlink
aktiv | Messung S1 | S1 | 9µs/90µs/210mA | neu | Maschine / universal pattern | kritisch |  | Abbruch | n.a.
aktiv | Messung S2 | S1 | 9µs/90µs/210mA | neu | manuell universal pattern | gut | 2013-03-08 | 16944 | 3528 | EOLS-635_3.xlsm
aktiv | Messung S3 | S1 | 2µs/30µs/150mA | neu | manuell / universal pattern | gut | 2013-03-21 | 16632 | 3216 | EOLS-635_4.xls
geplant | Messung S4 | S2 (=C2) |  | neu | Maschine / opt. pattern |  | 2013-06-20 | 14448 | 1032 | EOLS635_5.xlsm
Stand: | 2015-02-12
Formulas:
akt. Stand = (TODAY()-[Start])*24